## ПРАЙС_ЛИСТ_РФ_01_02_2021_ЗАО_ПФ
1.2 | В период с 5 октября 2020 г. по 30 ИЮНЯ 2021 г. в связи с указом Мэра Москвы Сергея Собянина (Указ от 25 сентября 2020 г. № 92-УМ) , а также согласно внутреннего приказа руководителя по предприятию с 01.11.2020 г. по 30 ИЮНЯ 2021 г. ОФИС работает и будет работать дистанционно в удаленном режиме. Выдача товаров из офиса в г. Москве будет производиться вторник, четверг с 9.00 до 14.00. Отправка товаров покупателям через транспортные компании будет производиться во вторник, 1 раз в неделю, предварительно обсудив это по телефону: 8 (929) 628 64 02 или 8 (495) 662-67-93. Заказы на производство флюсов продолжаем принимать по электронной почте и телефону: 2232798@mail.ru, tex900@yandex.ru, 8 (929) 628 64 02.
Закрытое акционерное общество Производственная фирма «Плавка и пайка» Юридический адрес: 117403, Москва, Востряковский проезд, дом, 25, корпус, 1 квартира, 174. Фактический и почтовый адрес: 117105,Москва, Нагатинская улица,дом,3А,строение,5, комн.409. ИНН 7737532232\КПП 772401001. ОКВЭД 20.5.59. ОКПО 87529640. ОГРН 1087746783981.ОКАТО 45296555000, ОКТМО 45912000, ОКГУ 4210014, ОКФС/ОКОПФ 16/19000, БИК 044525411. Кор.сч. 301 01 810 1452 5000 0411. Расч.сч. 407 02 810 4018 6000 0298. Филиал «ЦЕНТРАЛЬНЫЙ» Банка ВТБ ПАО, г. Москва. Многоканальный телефон\факс: +7 (495) 223-27-98, +7 (495) 662-67-93, +7 (929) 628-64-02. е-mail:gumboils@mail.ru, е-mail: 2232798@mail.ru, сайты: www.gumboils.ru, www.rosflus.ru, www.mosflus.ru.
КОММЕРЧЕСКОЕ ПРЕДЛОЖЕНИЕ от "ПРЯМОГО" ПРОИЗВОДИТЕЛЯ для ЗАКЛЮЧЕНИЯ ДОГОВОРА на ПОСТАВКУ с июля 2021 г. ФЛЮСОВ, ПРИПОЕВ, ЛИГАТУР, ПОРОШКОВ для ПАЙКИ, ПЛАВКИ, СВАРКИ МЕТАЛЛОВ И ИХ СПЛАВОВ. Организация осуществляет мелкое дробление, тонкий помол, фасовку шлака доменного гранулированного, шлакового щебня, гипса сыромолотого, песок природный, руд малой абразивности и др. ЦЕНЫ в рублях РФ по СОСТОЯНИЮ на 01/07/2021 г. Официальный представитель организации в республике Беларусь, г. Минск, ООО Компания "Двина" Телефоны:8-10 (37517) 3925356 Гайк Борисович, г. Смоленск 8(4812)209597, 323-34-42 | [13 empty] | ОРАНЖЕВЫМ заполнять только от руки, далее все будет просчитано. | [9 empty] | ИСТИНА -ЗНАЧИТ ФОРМУЛА ВВЕДЕНА ВЕРНО
№пп | Высокотемпературные паяльные ФЛЮСЫ, ПРИПОИ (для пайки) |  | ГОСТ, ТУ | Фасовка | Цена 1 кг | Цена с НДС 20% | № пп | Низкотемпературные паяльные ФЛЮСЫ |  | ГОСТ, ТУ | Фасовка | Цена 1л(кг) | Цена с НДС 20% | ОТ РУКИ | Увеличение на 5,5% | Цена без НДС с увеличением на 5,5% |  | ИТОГО ЛЕВО | ОТ РУКИ | Увеличение на 5,5% | Цена без НДС с увеличением на 5,5% |  | ИТОГО ПРАВО | ИТОГО ЛЕВО | ИТОГО ПРАВО
1 | ФСЧ-1, ФСЧ-2 | Чугун,углеродист.,хромоник.стали,медн.спл.Лантун.припой | ТУ 48-4-438-82 | Пакет 1кг | 1421 | 1705.2 | 33 | Флюс GAS-FLUX | Для газовой пайки твердыми припоями, сварки и наплавки цветных металлов |  | канистра | 1665 | 1998 | 1420 | 1 | 1420 | 1.2 | 1704 | 1180 | 1 | 1180 | 1.2 | 1416 | FALSE | FALSE
2 | Ф3, Ф5 | Алюмин.сплав АД1,АМц, AМг, tпл.420-620С.ZnCl2 нет |  | Пакет 1кг | 1421 | 1705.2 | 34 | Раскисляющий флюс | В качестве наполнителя трубки из свинцово-оловянных припоев. | ТУ 48-0219-12-05-8 | Бараб 25 кг | 1650 | 1980 | 1420 | 1 | 1420 | 1.2 | 1704 | 1185 | 1 | 1185 | 1.2 | 1422 | FALSE | TRUE
3 | АФ-4А | Газовая сварка алюмин.,спл авов.Промывка горяч.водой | ТУ 48-6-228-82 | Пакет 1кг | 1438 | 1725.6 | 35 | Жир паяльный | Окисленные детали черных,цв.металлов | ОСТ4 ГО.033.200 | Упак0,5кг | 680 | 816 | 1250 | 1 | 1250 | 1.2 | 1500 | 663 | 1 | 663 | 1.2 | 795.6 | FALSE | TRUE
4 | 3-ВАЗ, 5-ВАЗ. а,в | Противоокислитель поверхн.ванны с припоем ПОС-35 | ТУ 48-4-398-77 | Пакет 1кг | 800 | 960 | 36 | ЗИЛ - 1, ЗИЛ - 2 | Сталь,желез,чугу,медь Припои: свинец,цинк,кадм,висмут | ОСТ4 ГО.033.200 | Емк. 5л | 1540 | 1848 | 750 | 1 | 750 | 1.2 | 900 | 1232 | 1 | 1232 | 1.2 | 1478.4 | FALSE | TRUE
5 | БУРА | Обезвоженный мелко-дисперсный порошок (пудра) |  | Пакет 1кг | 610 | 732 | 37 | Канифоль сосн. А,В | Пайка радиодеталей, ответствен. узлов РЭА | ГОСТ 19113-84 | к1к | 575 | 690 | 610 | 1 | 610 | 1.2 | 732 | 560 | 1 | 560 | 1.2 | 672 | TRUE | TRUE
6 | ВФ-11 | Пайка,сварка алюминия, погружением,обраб.прип.АL | ТУ 48-4-47246 | Пакет 1кг | 1421 | 1705.2 | 38 | ВИ-3 | Для плавки и рафинир. Магн., сплавов для приготовл.спл.в среде с защитн. газов. Атмосф.,в выемн.плавильн. тиглях от окислен.и загорания |  | Навивн. бараб. 25 кг | 825 | 990 | 1420 | 1 | 1420 | 1.2 | 1704 | 770 | 1 | 770 | 1.2 | 924 | FALSE | TRUE
7 | 16-ВК | Алюмин.сплавы в печи, соляных ваннах. ZnCl2 нет. | ТУ 48-4-472-86 | Пакет 1кг | 1455 | 1746 | 39 | ВИ-2,ФЛ 5-3,ФЛ-7 | Для всех спл.промышл. чистоты, кроме МЛ19 и защиты магниев спл. при плавке и для рафиниров.ФЛ5-3 для спл.без циркония, ФЛ-7 -с цирконием. | ОСТ 1.90380-88 | Навивн.бараб. 25 кг | 585 | 702 | 1246 | 1 | 1246 | 1.2 | 1495.2 | 535 | 1 | 535 | 1.2 | 642 | FALSE | TRUE
8 | Ф17 | Алюмин. сплав погружение в солян.ванны,tпл.470-620С. |  | Пакет 1кг | 1421 | 1705.2 | 40 | ПаяльнаяКислота | Углеродист.низколегир. сталей, медь, никель 5л.2550р+НДС |  | Емк. 0,5л. | 425 | 510 | 1420 | 1 | 1420 | 1.2 | 1704 | 408 | 1 | 408 | 1.2 | 489.6 | FALSE | TRUE
9 | 18В | Пайка сталей, медн. никел. спл.серебр.прип.tпл. 550-850С |  | Пакет 1кг | 1421 | 1705.2 | 41 | ВФ-13 РТМ 1.2.003-78 порошок. | ФЛЮС ВФ-13 порошок РТМ 1.2.003-78 | РТМ 1.2 .003-78 | Емк. 1 кг | дог. | дог. | 1420 | 1 | 1420 | 1.2 | 1704 | дог. | 1 | ДОГ. | 1.2 | дог. | FALSE | TRUE
10 | АНТ-23А | Сварка титана ВТ-20,аргоном высш.сорта в печи | ТУ ИЭС 501 - 86 | Пакет 1кг | 2985 | 3582 | 42 | ВФ-13 жидк. | ФЛЮС ВФ-13 жидкий ТРК 2.044-77 | ТРК2.044- 77,РТИ1.2.003-78 | 1л | 3007 | 3608 | 2595 | 1 | 2595 | 1.2 | 3114 | 2245 | 1 | 2245 | 1.2 | 2694 | FALSE | TRUE
11 | Ф29 | Пайка меди. tпл. 650-850С |  | Пакет 1кг | 1450 | 1740 | 43 | НАКАЛ - высокотемпературный флюс для пайки алюминиевых сплавов, сталь AlSi304L-алюминий-сталь alSI430,алюмо-медных радиаторов, теплообменников алюминиевыми припоями (АНАЛОГ НОКОЛОКА). Протестирован на Лихославльском радиаторном и Лысьвенском заводах. |  |  |  |  | 1684 | 1420 | 1 | 1420 | 1.2 | 1704 | 1200 | 1 | 1200 | 1.2 | 1440 | ===== | FALSE
12 | Флюс 34-А | Алюмин.сплавы,содерж.не более 1-1,5%Мg. В печи,ТВЧ,газопламен. (НЕФАСОВАННЫЙ 1045+НДС20%) | ТУ 48-4-229-87 | Пакет 1кг | 1450 | 1740 | [7 empty] | 1208 | 1 | 1208 | 1.2 | 1449.6
13 | Припой 34 А | Газопламенная пайка, в печи в вакууме, погружением в расплав солей алюминия его сплавов, кроме Д16, Д1 и содержащих >3% Мg, t пл.525С | (ТУ 1-92-46-76) | Пруток | 3025 | 3630 | 44 | ФКТ | Медь,олов.-св,висмут. кадмиев. покрытие, 5л. 3570р +НДС | ОСТ4 ГО.033.200 | Емк. 0,5л. | 615 | 738 | 2420 | 1 | 2420 | 1.2 | 2904 | 560 | 1 | 560 | 1.2 | 672 | FALSE | FALSE
14 |  |  |  | полукр | 3025 | 3630 | 45 | ФИМ | Меди,константана,серебр,платин,нержав.ст,черн.метал.Требует отмывки водой.Активен в интерв. 290-350 °С. 5л.3570р+НДС | ОСТ4 ГО.033.200 | Емк. 0,5л. | 585 | 702 | 2420 | 1 | 2420 | 1.2 | 2904 | 560 | 1 | 560 | 1.2 | 672 | FALSE | FALSE
15 |  |  |  | Полоса 0,3-1,0 | 6000 | 7200 | 46 | ФТС | Медь,олово,цинковый,кадм.,олов-свинц.спл. 5л.3570р+НДС | ОСТ4 ГО.033.200 | Емк. 0,5л. | 585 | 702 | 5640 | 1 | 5640 | 1.2 | 6768 | 560 | 1 | 560 | 1.2 | 672 | FALSE | FALSE
16 | Флюсов.высокотемпер.паяльн.паста (ТУ 1791-001-87529640-2013) пайка алюм.и его спл.АО,А7,АД1,АД0Н, АД31,АМц, АМц+АД31 сложно-проф. алюмин. констр. антен, РЭО щелев. решеток бортовых комплексов. |  |  |  |  | 18000 | 47 | ФКСп (СКФ) | Цветмет,электромонт.соединен. tпл. 350. 5л.3925р+НДС | ОСТ4 ГО.033.200 | Емк. 0,5л. | 615 | 738 | 15000 | 1 | 15000 | 1.2 | 18000 | 610 | 1 | 610 | 1.2 | 732 | TRUE | FALSE
17 | Мелкокристаллич., модифицирующая лигатура для силуминов полоса,лента,пруток(Si25-30%,АL70-75%) |  |  |  |  | Дог. | 48 | ФТБф | Цветмет., электромонтаж. Соединен. Tпл. 350 град.С | ОСТ4 ГО.033.200 | Емк. 1л | 7098 | 8517.6 | ДОГ. | 1 | ДОГ. | 1.2 | ДОГ. | 6875 | 1 | 6875 | 1.2 | 8250 | TRUE | FALSE
18 | 100 | Твердосплавн.инструм.в индуктор.ТВЧ, t пл.900-1100 | ТУ 48-4-348-84 | Пакет 1кг | 1695 | 2034 | 49 | Ф-38Н | Нихром,берил.бронза, корроз-ст.сталь,tпл.350. 5л.3925р+НДС | ОСТ4 ГО.033.200 | Емк. 0,5л. | 613 | 735.6 | 1420 | 1 | 1420 | 1.2 | 1704 | 610 | 1 | 610 | 1.2 | 732 | FALSE | FALSE
19 | 124 | Алюмин. сплавы АД1, АМц, AМг в печи,соляных ваннах |  | Пакет 1кг | 1365 | 1638 | 50 | ЛТИ 120 | Пайка меди и ее сплавов, углеродистой стали и цинка. 5л.3925р+НДС | ОСТ4 ГО.033.200 | Емк. 0,5л. | 614 | 736.8 | 1350 | 1 | 1350 | 1.2 | 1620 | 610 | 1 | 610 | 1.2 | 732 | FALSE | FALSE
20 | ПВ-200 | Пайка конструкц.,коррозион-стойких жаропрочн. сталей высоко-среднепл. припоями, t интер.акт. 800-1200С | ГОСТ 23178-78 | Пакет 1кг | 1323 | 1587.6 | ФЛЮСЫ ДЛЯ ПЛАВКИ ЦВЕТНЫХ МЕТАЛЛОВ, ФЛЮСЫ ДЛЯ ПЛАВКИ и СВАРКИ |  |  |  | Фасовка | Цена 1 кг | Цена с НДС | 1150 | 1 | 1150 | 1.2 | 1380 | ФЛЮСЫ ДЛЯ ПЛАВКИ ЦВЕТНЫХ МЕТАЛЛОВ, ФЛЮСЫ ДЛЯ ПЛАВКИС и СВАРКИ
21 | ПВ-201 |  | ГОСТ 23178-78 | Пакет 1кг | 1380 | 1656 | 51 | Плавка латун.ЛС59-1,бронзы БрОЦС 5-5-5,БРАЖМц 10-3-1,5.Уменьш.Zn в латун. |  |  | Бараб 25 кг | 235 | 282 | 1200 | 1 | 1200 | 1.2 | 1440 | 146 | 1 | 146 | 1.2 | 175.2 | FALSE | TRUE
22 | ПВ-209, ПВ-209Х | Конструкц.,корроз.-стойких ст.,медн.сплав. Прип.ПСР-45 | ГОСТ 23178-78 | Пакет 1кг | 1305 | 1566 | 52 | Плавка алюмин.,алюмин.кремн.сплавов увеличивает длительност.модифициров. |  |  | Бараб 25 кг | 235 | 282 | 1135 | 1 | 1135 | 1.2 | 1362 | 146 | 1 | 146 | 1.2 | 175.2 | FALSE | TRUE
23 | 210 | Алюмин.бронз(БрАЖ9-4), Л63,Л96 констр.узлы РЭА ,БРА,СВЧ-устр.газопламенн. нагрев,печах,прип.ПСР40,70 | ОСТ4 ГО.033.200 | Пакет 1кг | 1855 | 2226 | 53 | Связующее для приготовлен.огнеупорной массы футеровок разлив. ковшей плавка АL |  |  | Бараб 25 кг | 235 | 282 | 1600 | 1 | 1600 | 1.2 | 1920 | 146 | 1 | 146 | 1.2 | 175.2 | FALSE | TRUE
24 | 211 |  |  | Пакет 1кг | 1895 | 2274 | 54 | Обработка цинк. сплавов ЦАМ 4-1, ЦАМ 10-5. Уменьшение потерь металла со шлаком |  |  | Бараб 25 кг | 235 | 282 | 1600 | 1 | 1600 | 1.2 | 1920 | 146 | 1 | 146 | 1.2 | 175.2 | FALSE | TRUE
25 | ФК-235, ФК-250 | Медь,никель,серебро, их сплавов,сталей. Растворим в воде, легко смывается | 1У41-172 Я138/ОПП -007- | Пакет 1кг | 1300 | 1560 | 55 | (ФАРМПДт) Покровно-рафинирующий, модифицир.-дегазирующ. флюс для всех алюминиевых сплавов. tпл. 720-780С |  |  | Бараб 25 кг | 235 | 282 | 1130 | 1 | 1130 | 1.2 | 1356 | 146 | 1 | 146 | 1.2 | 175.2 | FALSE | TRUE
26 | ПВ-284, ПВ284Х | Конструкц.,корроз.-стойких сталей,меди и медн.сплавов среднепл.прип. Tпл.420-850С | ГОСТ 23178-78 | Пакет 1кг | 1322 | 1586.4 | 56 | Покоровно-рафинир.для сплавов на основе золота,серебра,меди.Снижение содержан. в отливках неметалич.включений |  |  | Бараб 25 кг | 235 | 282 | 1150 | 1 | 1150 | 1.2 | 1380 | 146 | 1 | 146 | 1.2 | 175.2 | FALSE | TRUE
27 | 320А | Алюмин.сплавы АД1, АМц, AМг в печи,соляных ваннах | ТУ 48-4-221-87 | Пакет 1кг | 1895 | 2274 | 57 | Плавка, рафинирование магниевых сплавов МЛ5, МЛ12, tпл. 720-780С |  |  | Бараб 25 кг | 146 | 175.2 | 1600 | 1 | 1600 | 1.2 | 1920 | 146 | 1 | 146 | 1.2 | 175.2 | FALSE | TRUE
28 | 370А | Алюмин.сплав АД1,АМц, Aмг, tпл.360-620С.ZnCl2 нет |  | Пакет 1кг | 1895 | 2274 | 58 | Плавка, рафиниров.магниевых МА2-1, МА-8 спл. Увелич.в1,5раза чистот.метал |  |  | Бараб 25 кг | 235 | 282 | 1600 | 1 | 1600 | 1.2 | 1920 | 146 | 1 | 146 | 1.2 | 175.2 | FALSE | TRUE
29 | 380А | Алюминиевые сплавы в со-ляных ваннах, tпл.360-620С |  | Пакет 1кг | 1700 | 2040 | 59 | ФКН-7 | Детали,узлы подвижн. состав.пров.СВ-08ХГ2С МФ | ТУ1800 4-001-56 874395-02 | Меш. 50кг | 414 | 496.8 | 1500 | 1 | 1500 | 1.2 | 1800 | 300 | 1 | 300 | 1.2 | 360 | FALSE | TRUE
30 | ФВЗХ | Алюминиев.сплавы, пайка припоем на цинковой основе |  | Пакет 1кг | 2005 | 2406 | 60 | АН-348А (АМ) | Сварочный флюс для механи- зир.дугов.сварки за 1 кг в ДОЛЛАРАХ,отгрузк.от15кг или из наличия. | ГОСТ 9087-81 | Меш. 50кг | 28.8 | 34.56 | 1600 | 1 | 1600 | 1.2 | 1920 | 23.8 | 1 | 23.8 | 1.2 | 28.56 | FALSE | TRUE
31 | ВАМИ | Применяется для сварки алюминия и его сплавов. | ТУ 48-4-472-86 | Пакет 1кг | 525 | 630 | 61 | АН-26С, АН-26П | Сварочный флюс для механи- зир.дугов.сварки за 1 кг в ДОЛЛАРАХ,отгрузк.от15кг или из наличия. | ГОСТ 9087-82 | Меш. 30кг | 30 | 36 | 500 | 1 | 500 | 1.2 | 600 | 24.8 | 1 | 24.8 | 1.2 | 29.76 | FALSE | TRUE
32 | Ф450 | Легиров.стали,медь,ее спл. серебр.прип.в печах,погруж. в расплав,ТВЧ.Tпл.430-650С |  | Пакет 1кг | 1900 | 2280 | ВЫПУСКАЕМ полипропиленовые шнуры, фалы, веревки (моток) от 20 до 35 руб.+ НДС 20%. Осуществляем дробление, измельчение, помол, подсушку, перемес (смешивание), фасовку минерального сырья. Цена опытной партии до 25 кг 4500-00 с НДС. Цена зависит от твердости по Моосу до 5-6 единиц, влаги до 4-5 %. БАЗОВАЯ ЦЕНА (один прогон) от 24=00 (мел, тальк,гипс, соль) до 165=00 (апатит,кальцит, ортоклаз) за 1 кг с НДС 20%. | [6 empty] | 165 | 1 | 165 | 1.2 | 198 | 137.5 | 1 | 137.5 | 1.2 | 165 | FALSE | TRUE
Генеральный директор Л.В.Вострикова